## Planilha1
CARGA PADRÃO ORIENTATIVO
MATÉRIA PRIMA | CINZENTO MOLIBIDENIO |  | CINZENTO ALTO COBRE |  | CINZENTO PADRÃO |  | NODULAR FERRITICO |  | NODULAR PERLÍTICO |  | NODULAR GUSA SIDERURGIA
| Kg | % | Kg | % | Kg | % | Kg | % | Kg | % | Kg | %
GUSA BAIXO FOSFORO SÓLIDO |  | 0% |  | 0% |  | 0% |  | 0% |  | 0% |  | 0%
GUSA LÍQUIDO UTG | [6 empty] | 9000 | 36% | 9000 | 36% |  | 0%
GUSA LÍQUIDO SIDERURGIA | 8000 | 32.65% | 8000 | 31.62% | 8000 | 32% |  |  |  |  | 6000 | 24%
SUCATA UTG
SUCATA UBE / ACIARIA | 5000 | 20.41% | 5000 | 19.76% | 5000 | 20%
RETORNO CINZENTO Mo | 10000 | 40.82%
RETORNO CINZENTO COBRE ALTO |  |  | 11000 | 43.48%
RETORNO CINZENTO PADRÃO |  |  |  |  | 9000 | 36%
RETORNO NODULAR PERLITICO | [8 empty] | 14000 | 56% | 14000 | 56%
RETORNO NODULAR FERRÍTICO | [6 empty] | 14000 | 56%
SUCATA ESTAMPARIA | [6 empty] | 2000 | 8% | 2000 | 8% | 5000 | 20%
SUCATA OXICORTE | 1500 | 6.122% | 1300 | 5.138% | 3000 | 12%
TOTAL | 24500 | 100% | 25300 | 100% | 25000 | 100% | 25000 | 100% | 25000 | 100% | 25000 | 100%
PRODUTO | COMPOSIÇÃO DO GUSA DESEJADO
MS | SILICIO | FÓSFORO | MANGANES
21 ( molibdênio) | 1,00 à1,20 | 0,100 máx | 0,40 à 0,60 máx
22 ( molibdênio) | 1,00 à1,20 | 0,100 máx | 0,40 à 0,60 máx
23 ( molibdênio) | 1,00 à1,20 | 0,100 máx | 0,40 à 0,60 máx
31 ( molibdênio) | 1,00 à1,20 | 0,100 máx | 0,40 à 0,60 máx
32 ( molibdênio) | 1,00 à1,20 | 0,100 máx | 0,40 à 0,60 máx
13 ( padrão) | 2,00 à 2,50 | 0,100 máx | 0,40 à 0,60 máx
29 ( padrão) | 2,00 à 2,50 | 0,100 máx | 0,40 à 0,60 máx
30 ( padrão) | 2,00 à 2,50 | 0,100 máx | 0,40 à 0,60 máx
31 (molibdênio) | 2,00 à 2,50 | 0,100 máx | 0,40 à 0,60 máx
33 ( padrão) SI BAIXO CU ALTO | 1,50 à 2,00 | 0,100 máx | 0,40 à 0,60 máx
38 ( padrão) | 2,00 à 2,50 | 0,100 máx | 0,40 à 0,60 máx
56 ( padrão) | 2,00 à 2,50 | 0,08 máx | 0,40 à 0,60 máx
66 ( padrão) SI BAIXO-CU ALTO | 1,50 à 2,00 | 0,100 máx | 0,40 à 0,60 máx
67 ( padrão) SI- BAIXO | 1,50 à 2,00 | 0,100 máx | 0,40 à 0,60 máx
71 ( padrão) | 2,00 à 2,50 | 0,100 máx | 0,40 à 0,60 máx
75 ( padrão) SI - BAIXO | 1,00 à1,20 | 0,100 máx | 0,40 à 0,50 máx
76 ( padrão) SI - BAIXO | 1,00 à1,20 | 0,100 máx | 0,40 à 0,50 máx
77 ( padrão) | 2,00 à 2,50 | 0,100 máx | 0,40 à 0,60 máx
78 ( padrão) SI- BAIXO | 1,00 à 1,20 | 0,100 máx | 0,40 à 0,60 máx