## 21-02-2023
|  |  |  | MONITORAMENTO TEMPERATURA SECAGEM DO GROUT FORNO FUSOR | [15 empty] | 2022-02-21
TEMPERATUA | 23:00 | 0:00 | 1:00 | 2:00 | 3:00 | 4:00 | 5:00 | 6:00 | 7:00 | 8:00 | 9:00 | 10:00 | 11:00 | 12:00 | 13:00 | 14:00 | 15:00 | 16:00 | 17:00 | 18:00 | 19:00 | 20:00 | 21:00 | 22:00
MÍNIMO | 300 | 300 | 300 | 300 | 300 | 300 | 300 | 300 | 300 | 300 | 300 | 300 | 300 | 300 | 300 | 300 | 300 | 300 | 300 | 300 | 300 | 300 | 300 | 300
MÁXIMO | 400 | 400 | 400 | 400 | 400 | 400 | 400 | 400 | 400 | 400 | 400 | 400 | 400 | 400 | 400 | 400 | 400 | 400 | 400 | 400 | 400 | 400 | 400 | 400
ENCONTRADO QUEIMADOR | 385 | 351 | 380 | 399 | 340 | 400 | 156 | 340 | 400 | 400 | 366 | 406 | 402 | 344 | 392 | 313 | 305 | 400 | 405 |  |  | 389 | 399 | 398
ENCONTRADO FLUKE | 400 | 350 | 390 | 392 | 345 | 400 | 150 | 337 | 400 | 400 | 385 | 400 | 399 | 378 | 400 | 354 | 334 | 400 | 400 |  |  | 390 | 400 | 400

## 22-02-2023
|  |  |  | MONITORAMENTO TEMPERATURA SECAGEM DO GROUT FORNO FUSOR | [15 empty] | 2022-02-21
TEMPERATUA | 23:00 | 0:00 | 1:00 | 2:00 | 3:00 | 4:00 | 5:00 | 6:00 | 7:00 | 8:00 | 9:00 | 10:00 | 11:00 | 12:00 | 13:00 | 14:00 | 15:00 | 16:00 | 17:00 | 18:00 | 19:00 | 20:00 | 21:00 | 22:00
MÍNIMO | 300 | 300 | 300 | 300 | 300 | 300 | 300 | 300 | 300 | 300 | 300 | 300 | 300 | 300 | 300 | 300 | 300 | 300 | 300 | 300 | 300 | 300 | 300 | 300
MÁXIMO | 400 | 400 | 400 | 400 | 400 | 400 | 400 | 400 | 400 | 400 | 400 | 400 | 400 | 400 | 400 | 400 | 400 | 400 | 400 | 400 | 400 | 400 | 400 | 400
ENCONTRADO QUEIMADOR | 385 | 350 | 349 | 389
ENCONTRADO FLUKE | 387 | 362 | 352 | 392

## Planilha3
CARREGAMENTO DOS FORNOS
DE | ATÉ | SITUAÇÃO | PESO INICIAL | PESO FINAL

## Planilha4
ACOMPANHAMENTO DA CORREÇÃO DE CARBONO E SILICIO
MATERIAL C / N | CORRIDA FUSOR | % C- Fusor | Tranferido (ton. Metal) | Correção (kg Grafite) | CORRIDA HOLDING | Qtd metal no holding | % C Holding Antes transferência | % C Holding após transferência | % C Vazadora INÍCIO | % C Vazadora MEIO | % C Vazadora FIM