## registro da ficha tecnica
REGISTRO DA FICHA TÉCNICA
MACHARIA / SOPRADORA Nº 02 DATA 08/02/2017
NOME DA PEÇA - CALIPER
CÓDIGO FERRAMENTAL - MS0034 /0035
PESO DA AREIA EM ( Kg ) = |  |  |  | DENSIDADE DA TINTA = 36 a 39 °
RESINA PARTE I ( Grs ) = |  |  |  | TEMPERATURA DA ESTUFA =160 (+- 10 )
RESINA PARTE II ( Grs ) = |  |  |  | RECEITA Nº
ÓXIDO DE FERRO ( Grs ) =
PARÂMETROS DA MÁQUINA
PARÂMETRO | UNIDADE | VALOR | PARÂMETRO |  | UNIDADE | VALOR
TEMPO DE SOPRO | seg |  | PRESSÃO DE SOPRO |  | bar
TEMPO DE DESCARGA | seg |  | PRESSÃO DE DOSAGEM |  | bar
TEMPO DE DOSAGEM | seg |  | PRESSÃO DE GASAGEM |  | bar
TEMPO DE GASAGEM | seg |  | PRESSÃO DE TRABALHO |  | bar
TEMPO DE LAVAGEM | seg |  | DOSAGEM DO CATALIZADOR |  | ml
TEMPO BORB ABERTA | seg |  | POS GASAGEM |  | seg
FREQ DA BORBOLETA | unid
Obs:
Responsável:

## Check List Aferição
|  | CHECK LIST AFERIÇÃO DE AREIA E RESINAS | [5 empty] | MÊS | JUNHO
DATA | MISTURADOR: |  | 3
MATERIAL
| AREIA (Kg) | RESINA PARTE l (gramas) | RESINA PARTE ll (gramas) | ÓXIDO DE FERRO (gramas) | CASTBALL (gramas) | LAUDO OK ÑOK | RESPONSÁVEL | REGISTRO | ENSAIO DE TRAÇÃO OK ÑOK | CONTROLADOR / SUPERVISOR
|  |  |  | N/A | N/A
|  |  |  | N/A | N/A
|  |  |  | N/A | N/A
|  |  |  | N/A | N/A
|  |  |  | N/A | N/A
|  |  |  | N/A | N/A
|  |  |  | N/A | N/A
|  |  |  | N/A | N/A
|  |  |  | N/A | N/A
|  |  |  | N/A | N/A
|  |  |  | N/A | N/A
|  |  |  | N/A | N/A
|  |  |  | N/A | N/A
|  |  |  | N/A | N/A
|  |  |  | N/A | N/A
|  |  |  | N/A | N/A
|  |  |  | N/A | N/A
|  |  |  | N/A | N/A
|  |  |  | N/A | N/A
|  |  |  | N/A | N/A
|  |  |  | N/A | N/A
|  |  |  | N/A | N/A
|  |  |  | N/A | N/A
|  |  |  | N/A | N/A
|  |  |  | N/A | N/A
|  |  |  | N/A | N/A
|  |  |  | N/A | N/A
|  |  |  | N/A | N/A
|  |  |  | N/A | N/A
|  |  |  | N/A | N/A
|  |  |  | N/A | N/A
|  |  |  | N/A | N/A
|  |  |  | N/A | N/A
|  |  |  | N/A | N/A
|  |  |  | N/A | N/A
|  |  |  | N/A | N/A
|  |  |  | N/A | N/A
|  |  |  | N/A | N/A
|  |  |  | N/A | N/A
|  |  |  | N/A | N/A
|  |  |  | N/A | N/A
|  |  |  | N/A | N/A
|  |  |  | N/A | N/A
|  |  |  | N/A | N/A
|  |  |  | N/A | N/A
|  |  |  | N/A | N/A
|  |  |  | N/A | N/A
|  |  |  | N/A | N/A
|  |  |  | N/A | N/A
|  |  |  | N/A | N/A
|  |  |  | N/A | N/A
|  |  |  | N/A | N/A
|  |  |  | N/A | N/A
|  |  |  | N/A | N/A
|  |  |  | N/A | N/A
|  |  |  | N/A | N/A
|  |  |  | N/A | N/A
|  |  |  | N/A | N/A
|  |  |  | N/A | N/A
|  |  |  | N/A | N/A
|  |  |  | N/A | N/A
ITF-PRO-012
2
2
21
2
2
X

## Check List Aferição
|  | CHECK LIST AFERIÇÃO DE AREIA E RESINAS | [5 empty] | MÊS | AGOSTO
DATA | MISTURADOR: |  | 1
MATERIAL
| AREIA (Kg) | RESINA PARTE l (gramas) | RESINA PARTE ll (gramas) | ÓXIDO DE FERRO (gramas) | CASTBALL (gramas) | LAUDO OK ÑOK | RESPONSÁVEL | REGISTRO | ENSAIO DE TRAÇÃO OK ÑOK | CONTROLADOR / SUPERVISOR
ITF-PRO-012
2
2
21
2
2
x

## Check List Aferição TESTE
|  |  | CHECK LIST AFERIÇÃO DE AREIA E RESINAS |  |  | MÊS | 24/09 A 01/10
DATA | HORARIO | MISTURADOR: |  |  | VERIFICAÇAO DE AREIA E RESINA A CADA 2HRS
MATERIAL
|  | AREIA (Kg) | RESINA PARTE l (Kg) | RESINA PARTE ll (Kg) | RESPONSÁVEL | REGISTRO
2019-09-24 | 7:00 | 10168 | 54 | 54 | MARCEL | 6688
2409 | 9:00 | 10260 | 56 | 56 | MARCEL | 6688
2019-09-24 | 11:00 | 10261 | 56 | 56 | MARCEL | 6688
2019-09-24 | 13:00 | 10254 | 54 | 54 | MARCEL | 6688
2019-09-24 | 15:00 | 10270 | 56 | 56 | FLAVIANO | 6761
2019-09-24 | 17:00 | 10263 | 56 | 56 | FLAVIANO | 6761
2019-09-24 | 19:00 | 10268 | 56 | 56 | FLAVIANO | 6761
2019-09-24 | 22:00 | 10184 | 56 | 56 | CARLOS | 7102
2019-09-25 | 0:00 | 10158 | 58 | 54 | CARLOS | 7102
2019-09-25 | 2:00 | 10298 | 56 | 52 | CARLOS | 7102
2019-09-25 | 4:00 | 10198 | 58 | 54 | CARLOS | 7102
2019-09-25 | 5:00 | 10168 | 54 | 54 | MARCEL | 6688
2019-09-25 | 7:00 | 10162 | 54 | 54 | MARCEL | 6688
2019-09-25 | 9:15 | 10170 | 54 | 54 | MARCEL | 6688
2019-09-25 | 11:00 | 10160 | 56 | 56 | MARCEL | 6688
2019-09-25 | 13:00 | 10162 | 54 | 54 | MARCEL | 6688
2019-09-25 | 15:00 | 10166 | 56 | 56 | FLAVIANO | 6761
2019-09-25 | 17:00 | 10200 | 56 | 54 | FLAVIANO | 6761
2019-09-25 | 19:00 | 10161 | 54 | 54 | FLAVIANO | 6761
2019-09-25 | 21:00 | 10173 | 56 | 56 | FLAVIANO | 6761
2019-09-25 | 22:00 | 10070 | 54 | 54 | CARLOS | 7102
2019-09-26 | 0:00 | 10244 | 56 | 50 | CARLOS | 7102
2019-09-26 | 2:00 | 10322 | 52 | 48 | CARLOS | 7102
2019-09-26 | 4:00 | 10172 | 56 | 50 | CARLOS | 7102
2019-09-26 | 6:00 | 10164 | 54 | 52 | MARCEL | 6688
2019-09-26 | 8:00 | 10168 | 58 | 56 | MARCEL | 6688
2019-09-26 | 10:00 | 10154 | 58 | 58 | MARCEL | 6688
2019-09-26 | 13:00 | 10314 | 58 | 58 | MARCEL | 6688
2019-09-26 | 15:00 | 10284 | 58 | 58 | FLAVIANO | 6761
2019-09-26 | 17:00 | 10271 | 58 | 58 | FLAVIANO | 6761
2019-09-26 | 19:00 | 10252 | 56 | 58 | FLAVIANO | 6761
2019-09-26 | 21:00 | 10277 | 58 | 58 | FLAVIANO | 6761
2019-09-26 | 22:00 | 10204 | 58 | 58 | CARLOS | 7102
2019-09-27 | 0:00 | 10310 | 54 | 56 | CARLOS | 7102
2019-09-27 | 2:00 | 10288 | 58 | 56 | CARLOS | 7102
2019-09-27 | 4:00 | 10296 | 58 | 56 | CARLOS | 7102
2019-09-27 | 6:00 | 10198 | 56 | 56 | MARCEL | 6688
2019-09-27 | 8:00 | 10170 | 54 | 54 | MARCEL | 6688
2019-09-27 | 10:00 | 10171 | 54 | 56 | MARCEL | 6688
2019-09-27 | 12:00 | 10179 | 54 | 58 | MARCEL | 6688
2019-09-27 | 15:00 | 10272 | 56 | 56 | FLAVIANO | 6761
2019-09-27 | 17:00 | 10188 | 58 | 56 | FLAVIANO | 6761
2019-09-27 | 19:00 | 10201 | 56 | 56 | FLAVIANO | 6761
2019-09-27 | 21:00 | 10215 | 56 | 58 | FLAVIANO | 6761
2019-09-28 | 7:00 | 10150 | 54 | 54 | FLAVIANO | 6761
2019-09-28 | 9:00 | 10208 | 54 | 54 | FLAVIANO | 6761
2019-09-28 | 11:00 | 10235 | 56 | 54 | FLAVIANO | 6761
2019-09-28 | 13:00 | 10211 | 56 | 56 | FLAVIANO | 6761
2019-09-29 | 22:00 | 10162 | 56 | 58 | CARLOS | 7102
2019-09-30 | 0:00 | 10298 | 54 | 56 | CARLOS | 7102
2019-09-30 | 2:00 | 9700 | 58 | 56 | CARLOS | 7102
2019-09-30 | 4:00 | 10100 | 56 | 58 | CARLOS | 7102
2019-09-30 | 6:00 | 10152 | 54 | 54 | MARCEL | 6688
2019-09-30 | 8:00 | 10161 | 54 | 56 | MARCEL | 6688
2019-09-30 | 10:00 | 10200 | 54 | 58 | MARCEL | 6688
2019-09-30 | 22:00 | 10044 | 56 | 56 | FLAVIANO | 6761
2019-10-01 | 0:00 | 10190 | 52 | 58 | CARLOS | 7102
2019-10-01 | 2:00 | 10180 | 54 | 58 | CARLOS | 7102
2019-10-01 | 4:00 | 10240 | 54 | 56 | CARLOS | 7102
ITF-PRO-012
2
2
X
21
2
2